## FACTORES
POR: GABRIELA CATALINA CHIRIBOGA TRUJILLO
F A C T O R E S P A R A C Á L C U L O D E L A E F I C I E N C I A
Eficiencia en Tiempo (i)
| Tiempo efectivamente trabajado por hora transcurrida (minutos) | Factor (i) | Calificación
| 60 | 100% | Utópico |  | 1
| 50 | 83% | Bueno |  | 0.83
| 40 | 67% | Medio |  | 0.67
| 30 | 50% | Pobre |  | 0.5
Operación (o)
| Habilidad del operador | Factor (o)
| Excelente | 91 - 100% |  |  | 0.95
| Buena | 81 - 90% |  |  | 0.85
| Regular | 71 - 80% |  |  | 0.75
| Mala | 60 - 70% |  |  | 0.65
Administración (a)
| Nivel de Organización de la Administración | Factor (a)
| Excelente | 91 - 95 % |  |  | 0.93
| Bueno | 81 - 90 % |  |  | 0.85
| Regular - Bueno | 71 - 80 % |  |  | 0.75
| Malo - Aceptable | 61 - 70% |  |  | 0.65
Tipo de material (m)
| Tipo de material |  | Factor (m) | Trabajabilidad
| Tierra no compactada; arena; grava; y suelo suave |  | 100% | Muy Fácil | 1
| Tierra compactada; arcilla seca; y suelos con contenido rocoso < 25% |  | 90% | Fácil | 0.9
| Suelo duro con contenido de roca > 25% <50% |  | 80% | Medio | 0.8
| Roca dinamitada o escarificada; suelos con contenido rocoso >50% <75% |  | 70% | Difícil | 0.7
| Rocas y areniscas |  | 60% | Muy Difícil | 0.6
Estado del material (e)
| Estado del material | Factor (e)
| Suelto | 100% |  |  | 1
| En banco | Fw |  |  | 0.85 | Arcilla en banco
| Compactado | Fh |  |  | 0.89 | Arena y limo en banco
Factor de llenado (c)
| Especificaciones del Equipo |  | Factor (c)
| Capacidad real | VR |  |  | 0.95 | Arena y Limos
| Capacidad nominal | VN |  |  | 0.85 | Arcilla
[5 empty] | 0.9 | Limos y Arcillas
Maniobra y alcance (g)
| Giro en grados | Factor (g)
| 90° | 100% |  |  | 1
| 45° | 130% |  |  | 1.3
| 180° | 75% |  |  | 0.75
Pendiente del terreno (p)
| Pendiente del terreno (%) | Factor (p)
| -10 a -20 | Hasta 125% |  |  | 1.25
| 0 a -10 | Hasta 110% |  |  | 1.1
| 0 | 100% |  |  | 1
| 0 a +10 | Hasta 90% |  |  | 0.9
| +10 a +20 | Hasta 75% |  |  | 0.75
Condiciones de camino (r)
| Condiciones del camino | Factor (r)
| Máquinas con orugas | 100% |  |  | 1
| Plano y firme | 98% |  |  | 0.98
| Firme - mal conservado | 95% |  |  | 0.95
| Arena y grava suelta | 90% |  |  | 0.9
| Sin conservar y lodoso | 83% |  |  | 0.83
Eventualidades (l)
| Razón imprevisto | Afectación % | Factor (l)
| Lluvia | 5% a 6% | 100% - %Afectación (%Afectación = 15-20%)
| Reparaciones | 12% a 15% |  |  | 0.85
| Roturas | 18% a 20%
| Otros | 5% a 7%
Uso anual (u)
| Uso anual | 85% |  |  | 0.85
VR/VN

## DESCRIPCIÓN SUELO
POR: GABRIELA CATALINA CHIRIBOGA TRUJILLO
FECHA | REGISTRO No. | LUGAR | PROYECTO | DESCRIPCIÓN DEL SUELO | SUCS | ESTRATOS
2009 | S 1363 | Tababela | Nuevo Aeropuerto Internacional Quito | limo arenoso color café claro | ML | N/A
2009 | S 1262 | Tababela (Barrio Morachupa) | Torre de Transmisión Eléctrica Tababela | arcilla de baja plasticidad, color café claro, consistencia dura | CL | 1 | 0 - 4m
|  |  |  | limo arenoso de baja plasticidad, color café, consistencia dura | ML | 2 | 3m - 7m
2010 | S 1645 | Tababela | Vivienda Familiar de 2 plantas | limo arenoso, color café oscuro muy húmedo | ML | 1 | 1m - 2,50m
|  |  |  | arena fina limosa no plástica, color café oscuro, muy húmeda | SM | 2 | 3m - 3,50m
|  |  |  | arena fina limosa no plástica, color café oscuro, muy húmeda, con presencia de pómez | SM | 3 | 4m - 5,50m
|  |  |  | arena de grano medio limosa no plástica, color café oscuro, muy húmeda, con presencia de pómez | SM | 4 | 6m - 6,50m

## DENSIDAD RELATIVA SUELO
POR: GABRIELA CATALINA CHIRIBOGA TRUJILLO
AÑO | PROYECTO | SONDEO No. | PROFUNDIDAD | h | SUELO | DESCRIPCIÓN DEL SUELO | SPT | NSPT | PESO UNITARIO | N60 | CN | (N1)60 | Dr | DENSIDAD RELATIVA CARACTERIZACIÓN | COMPACIDAD | PROYECTO | SONDEO No. | PROFUNDIDAD | h | SUELO | DESCRIPCIÓN DEL SUELO | SPT | NSPT | PESO UNITARIO | nh | nb | ns | nr | N60 | CN | (N1)60 | Dr | DENSIDAD RELATIVA CARACTERIZACIÓN | COMPACIDAD
2009 | Torre de Transmisión Eléctrica Tababela | 1 | 0 - 4 | 4 | CL | Arcilla de baja plasticidad | >30 | 33 | 17.8 | 19.8 | 1.185114 | 23.46525 | 0.7621349 | Denso |  | Torre de Transmisión Eléctrica Tababela | 1 | 0 - 4 | 4 | CL | Arcilla de baja plasticidad | >30 | 33 | 17.8 | 45 | 1 | 1 | 0.8 | 19.8 | 1.185114 | 23.46525 | 0.7621349 | Denso
|  |  | 4 - 7 | 7 | ML | Limo arenoso de baja plasticidad | >30 | 47 | 19 | 31.725 | 0.86711 | 27.50906 | 0.8052998 | Denso |  |  |  | 4 - 7 | 7 | ML | Limo arenoso de baja plasticidad | >30 | 47 | 19 | 45 | 1 | 1 | 0.9 | 31.725 | 0.86711 | 27.50906 | 0.8052998 | Denso
|  | 2 | 0 - 3 | 3 | CL | Arcilla de baja plasticidad | 17 - 8 | 13 | 17.8 | 7.8 | 1.368451 | 10.67392 | 0.5114729 | Medianamente denso |  |  | 2 | 0 - 3 | 3 | CL | Arcilla de baja plasticidad | 17 - 8 | 13 | 17.8 | 45 | 1 | 1 | 0.8 | 7.8 | 1.368451 | 10.67392 | 0.5114729 | Medianamente denso
|  |  | 4 - 5 | 5 | ML | Limo arenoso de baja plasticidad | 11 | 11 | 19 | 7.425 | 1.025978 | 7.617889 | 0.4319234 | Suelto |  |  |  | 4 - 5 | 5 | ML | Limo arenoso de baja plasticidad | 11 | 11 | 19 | 45 | 1 | 1 | 0.9 | 7.425 | 1.025978 | 7.617889 | 0.4319234 | Suelto
|  |  | 5 - 7 | 7 | ML | Limo arenoso de baja plasticidad | >30 | 41 | 19 | 30.75 | 0.86711 | 26.66363 | 0.7928287 | Denso |  |  |  | 5 - 7 | 7 | ML | Limo arenoso de baja plasticidad | >30 | 41 | 19 | 45 | 1 | 1 | 1 | 30.75 | 0.86711 | 26.66363 | 0.7928287 | Denso
|  | 3 | 0 - 2 | 2 | ML | Limo arenoso de baja plasticidad | >30 | 32 | 17.8 | 19.2 | 1.676004 | 32.17927 | 0.8669742 | Muy denso |  |  | 3 | 0 - 2 | 2 | ML | Limo arenoso de baja plasticidad | >30 | 32 | 17.8 | 45 | 1 | 1 | 0.8 | 19.2 | 1.676004 | 32.17927 | 0.8669742 | Muy denso
|  |  | 3 - 4 | 4 | CL | Arcilla de baja plasticidad | >30 | 36 | 17.8 | 21.6 | 1.185114 | 25.59846 | 0.7960239 | Denso |  |  |  | 3 - 4 | 4 | CL | Arcilla de baja plasticidad | >30 | 36 | 17.8 | 45 | 1 | 1 | 0.8 | 21.6 | 1.185114 | 25.59846 | 0.7960239 | Denso
|  |  | 4 - 7 | 7 | ML | Limo arenoso de baja plasticidad | >30 | 45 | 19 | 30.375 | 0.86711 | 26.33847 | 0.7879795 | Denso |  |  |  | 4 - 7 | 7 | ML | Limo arenoso de baja plasticidad | >30 | 45 | 19 | 45 | 1 | 1 | 0.9 | 30.375 | 0.86711 | 26.33847 | 0.7879795 | Denso
2010 | Vivienda Familiar de 2 plantas | 1 | 0 - 2 | 2 | ML | Limo arenoso de baja plasticidad | 26-17 | 22 | 17.8 | 13.2 | 1.676004 | 22.12325 | 0.718857 | Denso |  | Vivienda Familiar de 2 plantas | 1 | 0 - 2 | 2 | ML | Limo arenoso de baja plasticidad | 26-17 | 22 | 17.8 | 45 | 1 | 1 | 0.8 | 13.2 | 1.676004 | 22.12325 | 0.718857 | Denso
|  |  | 3 - 4 | 4 | SM | Arena limosa no plástica | 19-20 | 20 | 17.8 | 12 | 1.185114 | 14.22136 | 0.5933212 | Medianamente denso |  |  |  | 3 - 4 | 4 | SM | Arena limosa no plástica | 19-20 | 20 | 17.8 | 45 | 1 | 1 | 0.8 | 12 | 1.185114 | 14.22136 | 0.5933212 | Medianamente denso
|  |  | 4 - 6 | 6 | SM | Arena limosa no plástica | 46-44 | 45 | 19 | 30.375 | 0.9365858 | 28.44879 | 0.8274893 | Denso |  |  |  | 4 - 6 | 6 | SM | Arena limosa no plástica | 46-44 | 45 | 19 | 45 | 1 | 1 | 0.9 | 30.375 | 0.9365858 | 28.44879 | 0.8274893 | Denso
|  | 2 | 0 -2,50 | 2.5 | SM | Arena limosa no plástica | 35-24 | 30 | 17.8 | 18 | 1.499063 | 26.98314 | 0.806405 | Denso |  |  | 2 | 0 -2,50 | 2.5 | SM | Arena limosa no plástica | 35-24 | 30 | 17.8 | 45 | 1 | 1 | 0.8 | 18 | 1.499063 | 26.98314 | 0.806405 | Denso
|  |  | 2,50 - 3,50 | 3.5 | SM | Arena limosa no plástica | 18 | 18 | 17.8 | 10.8 | 1.26694 | 13.68295 | 0.5813837 | Medianamente denso |  |  |  | 2,50 - 3,50 | 3.5 | SM | Arena limosa no plástica | 18 | 18 | 17.8 | 45 | 1 | 1 | 0.8 | 10.8 | 1.26694 | 13.68295 | 0.5813837 | Medianamente denso
|  |  | 3,50 - 5,50 | 5.5 | SM | Arena limosa no plástica | 21-42 | 32 | 19 | 21.6 | 0.978232 | 21.12981 | 0.7164552 | Denso |  |  |  | 3,50 - 5,50 | 5.5 | SM | Arena limosa no plástica | 21-42 | 32 | 19 | 45 | 1 | 1 | 0.9 | 21.6 | 0.978232 | 21.12981 | 0.7164552 | Denso
|  |  | 5,50 - 6,50 | 6.5 | SM | Arena limosa no plástica | 52 | 52 | 19 | 39 | 0.8998425 | 35.09386 | 0.9144354 | Muy denso |  |  |  | 5,50 - 6,50 | 6.5 | SM | Arena limosa no plástica | 52 | 52 | 19 | 45 | 1 | 1 | 1 | 39 | 0.8998425 | 35.09386 | 0.9144354 | Muy denso
Variación de hH
| País | Tipo de martinete |  |  | Liberación del martinete |  | hH
| Japón | Toroide |  |  | Caída libra |  | 78
|  | Toroide |  |  | Cuerda y polea |  | 67
| Estados Unidos | De seguridad |  |  | Cuerda y polea |  | 60
|  | Toroide |  |  | Cuerda y polea |  | 45
| Argentina | Toroide |  |  | Cuerda y polea |  | 45
| China | Toroide |  |  | Caída libra |  | 60
|  | Toroide |  |  | Cuerda y polea |  | 50
| Variación de hB |  |  |  |  | Variación hR |  |  |  |  | Dr (%) |  |  | Descripción
| Diámetro (cm) | hB |  |  |  | Longitud de la barra (m) | hR |  |  |  | 0 - 15 |  |  | Muy suelto
| 60 - 120 | 1 |  |  |  | > 1.00 | 1 |  |  |  | 15 - 50 |  |  | Suelto
| 150 | 1.05 |  |  |  | 6 - 10 | 0.95 |  |  |  | 50 - 70 |  |  | Medianamente denso
| 200 | 1.15 |  |  |  | 4 - 6 | 0.85 |  |  |  | 70 - 85 |  |  | Denso
[6 empty] | 0 - 4 | 0.75 |  |  |  | 85 - 100 |  |  | Muy denso
Variación de hS
| Variable |  |  |  | hS
| Muestreador estándar |  |  |  | 1
| Con recubrimiento para arena y arcilla densas |  |  |  | 0.8
| Con recubrimiento para arena suelta |  |  |  | 0.9
𝑁60= (𝑁∗𝐻∗𝐵∗𝑆∗𝑅)/60
𝐶𝑁=[〖1/(𝜎′𝑜/𝑃𝑎)]〗^0.5
𝜎′𝑜= 𝛾∗ℎ
(𝑁1)60=𝐶𝑁 ∗𝑁60
𝐷𝑟=〖(𝑁60/(17+24(𝜎′𝑜/𝑃𝑎) ))〗^0.5

## Hoja1 (hidden)
Variación de hH, hB, hS, hR
Variación de hH
| País |  | Tipo de martinete | Liberación del martinete |  | hH
| Japón |  | Toroide | Caída libra |  | 78 | Variación hR |  | Dr (%) | Descripción
|  |  | Toroide | Cuerda y polea |  | 67 | Longitud de la barra (m) | hR | 0 - 15 | Muy suelto
| Estados Unidos |  | De seguridad | Cuerda y polea |  | 60 | > 1.00 | 1 | 15 - 50 | Suelto
|  |  | Toroide | Cuerda y polea |  | 45 | 6 - 10 | 0.95 | 50 - 70 | Medianamente denso
| Argentina |  | Toroide | Cuerda y polea |  | 45 | 4 - 6 | 0.85 | 70 - 85 | Denso
| China |  | Toroide | Caída libra |  | 60 | 0 - 4 | 0.75 | 85 - 100 | Muy denso
|  |  | Toroide | Cuerda y polea |  | 50
|  | Variación de hS |  |  |  |  | Variación de hB
|  | Variable |  |  | hS |  | Diámetro (cm) | hB
|  | Muestreador estándar |  |  | 1 |  | 60 - 120 | 1
|  | Con recubrimiento para arena y arcilla densas |  |  | 0.8 |  | 150 | 1.05
|  | Con recubrimiento para arena suelta |  |  | 0.9 |  | 200 | 1.15

## FACTOR "M"
POR: GABRIELA CATALINA CHIRIBOGA TRUJILLO
AÑO | PROYECTO | SONDEO No. | PROFUNDIDAD | SUELO | DESCRIPCIÓN DEL SUELO | SPT | DENSIDAD RELATIVA | TRABAJABILIDAD | FACTOR "M"
2009 | Torre de Transmisión Eléctrica Tababela | 1 | 0 - 4 | CL | Arcilla de baja plasticidad | >30 | Denso | Difícil | 70 | %
|  |  | 4 - 7 | ML | Limo arenoso de baja plasticidad | >30 | Denso | Difícil | 70 | %
|  | 2 | 0 - 3 | CL | Arcilla de baja plasticidad | 17 - 8 | Medianamente denso | Medio | 80 | %
|  |  | 4 - 5 | ML | Limo arenoso de baja plasticidad | 11 | Suelto | Fácil | 90 | %
|  |  | 5 - 7 | ML | Limo arenoso de baja plasticidad | >30 | Denso | Difícil | 70 | %
|  | 3 | 0 - 2 | ML | Limo arenoso de baja plasticidad | >30 | Muy denso | Muy Difícil | 60 | %
|  |  | 3 - 4 | CL | Arcilla de baja plasticidad | >30 | Denso | Difícil | 70 | %
|  |  | 4 - 7 | ML | Limo arenoso de baja plasticidad | >30 | Denso | Difícil | 70 | %
2010 | Vivienda Familiar de 2 plantas | 1 | 0 - 2 | ML | Limo arenoso de baja plasticidad | 26-17 | Denso | Difícil | 70 | %
|  |  | 3 - 4 | SM | Arena limosa no plástica | 19-20 | Medianamente denso | Medio | 80 | %
|  |  | 4 - 6 | SM | Arena limosa no plástica | 46-44 | Denso | Difícil | 70 | %
|  | 2 | 0 -2,50 | SM | Arena limosa no plástica | 35-24 | Denso | Difícil | 70 | %
|  |  | 2,50 - 3,50 | SM | Arena limosa no plástica | 18 | Medianamente denso | Medio | 80 | %
|  |  | 3,50 - 5,50 | SM | Arena limosa no plástica | 21-42 | Denso | Difícil | 70 | %
|  |  | 5,50 - 6,50 | SM | Arena limosa no plástica | 52 | Muy denso | Muy Difícil | 60 | %

## FACTOR M POR SUELO
POR: GABRIELA CATALINA CHIRIBOGA TRUJILLO
ARCILLA DE BAJA PLASTICIDAD
AÑO | PROYECTO | SONDEO No. | PROFUNDIDAD | SUELO | DESCRIPCIÓN DEL SUELO | SPT | DENSIDAD RELATIVA | RESISTENCIA A LA COMPRESIÓN SIMPLE | CONSISTENCIA | TRABAJABILIDAD | FACTOR "M"
2009 | Torre de Transmisión Eléctrica Tababela | 1 | 0 - 4 | CL | Arcilla de baja plasticidad | >30 | - | > 4.00 | dura | Difícil | 70 | % | 0.7
|  | 2 | 0 - 3 | CL | Arcilla de baja plasticidad | 17 - 8 | - | 1.00 - 2.00 | compacta | Medio | 80 | % | 0.8
|  | 3 | 3 - 4 | CL | Arcilla de baja plasticidad | >30 | - | > 4.00 | dura | Difícil | 70 | % | 0.7
[10 empty] | PROMEDIO | 73.33333 | % | 0.7333333
LIMO ARENOSO DE BAJA PLASTICIDAD
AÑO | PROYECTO | SONDEO No. | PROFUNDIDAD | SUELO | DESCRIPCIÓN DEL SUELO | SPT | DENSIDAD RELATIVA | RESISTENCIA A LA COMPRESIÓN SIMPLE | CONSISTENCIA | TRABAJABILIDAD | FACTOR "M"
2009 | Torre de Transmisión Eléctrica Tababela | 1 | 4 - 7 | ML | Limo arenoso de baja plasticidad | >30 | medianamente densa | - |  | Difícil | 70 | % | 0.7
|  | 2 | 4 - 5 | ML | Limo arenoso de baja plasticidad | 11 | medianamente densa | - |  | Fácil | 90 | % | 0.9
|  |  | 5 - 7 | ML | Limo arenoso de baja plasticidad | >30 | densa |  |  | Difícil | 70 | % | 0.7
|  | 3 | 0 - 2 | ML | Limo arenoso de baja plasticidad | >30 | densa |  |  | Muy Difícil | 60 | % | 0.6
|  |  | 4 - 7 | ML | Limo arenoso de baja plasticidad | >30 | densa | - |  | Difícil | 70 | % | 0.7
2010 | Vivienda Familiar | 1 | 0 - 2 | ML | Limo arenoso de baja plasticidad | 26-17 | medianamente densa | - |  | Difícil | 70 | % | 0.7
[10 empty] | PROMEDIO | 71.66667 | % | 0.7166667
ARENA LIMOSA NO PLÁSTICA
AÑO | PROYECTO | SONDEO No. | PROFUNDIDAD | SUELO | DESCRIPCIÓN DEL SUELO | SPT | DENSIDAD RELATIVA | RESISTENCIA A LA COMPRESIÓN SIMPLE | CONSISTENCIA | TRABAJABILIDAD | FACTOR "M"
2010 | Vivienda Familiar | 1 | 3 - 4 | SM | Arena limosa no plástica | 19-20 | medianamente densa |  |  | Medio | 80 | % | 0.8
|  |  | 4 - 6 | SM | Arena limosa no plástica | 46-44 | densa |  |  | Difícil | 70 | % | 0.7
|  | 2 | 0 -2,50 | SM | Arena limosa no plástica | 35-24 | medianamente densa |  |  | Difícil | 70 | % | 0.7
|  |  | 2,50 - 3,50 | SM | Arena limosa no plástica | 18 | densa |  |  | Medio | 80 | % | 0.8
|  |  | 3,50 - 5,50 | SM | Arena limosa no plástica | 21-42 | muy densa |  |  | Difícil | 70 | % | 0.7
|  |  | 5,50 - 6,50 | SM | Arena limosa no plástica | 52 | muy densa |  |  | Muy Difícil | 60 | % | 0.6
[10 empty] | PROMEDIO | 71.66667 | % | 0.7166667
[5 empty] | Tipo de Suelo |  |  |  |  | Factor (m)
[5 empty] | Arcilla de baja plasticidad |  |  |  |  | 0.7333333
[5 empty] | Limo arenoso de baja plasticidad |  |  |  |  | 0.7166667
[5 empty] | Arena limosa no plástica |  |  |  |  | 0.7166667

## FACTOR M POR ESTRATIGRAFÍIA
POR: GABRIELA CATALINA CHIRIBOGA TRUJILLO
ESTRATO | PROFUNDIDAD | SUCS | PESO UNITARIO | COHESIÓN ton/m2 | ÁNGULO DE FRICCIÓN | N60 | (N1)60 | DESCRIPCIÓN DEL SUELO | Dr (%) | TRABAJABILIDAD | FACTOR M
1 | 0 - 4 | CL , ML | 17.93333 | 5 | 30° | 14.425 | 19.61617 | Limos y arcillas de baja plasticidad con consistencia media. | 67.42773 | Medio | 80 | % | 0.8
2 | 4 - 7 | ML , SM | 19 | 8 | 38° | 30.6375 | 27.5306 | Arenas de grano fino no plásticas y limos de baja plasticidad con densidad dura. | 80.74146 | Difícil | 70 | % | 0.7

## CÁLCULO EFICIENCIA
POR: GABRIELA CATALINA CHIRIBOGA TRUJILLO
C Á L C U L O D E L A E F I C I E N C I A
P O R T I P O D E S U E L O
ARCILLA DE BAJA PLASTICIDAD
Descripción |  | Calificación | Valor
Eficiencia en tiempo | Factor (i) | Bueno | 0.83
Operación | Factor (o) | Excelente | 0.95
Administración | Factor (a) | Excelente | 0.93
Tipo de material | Factor (m) | Arcilla de baja plasticidad | 0.7333333
Estado de material | Factor (e) | En banco | 0.85
Factor de llenado | Factor (c) | Arcilla | 0.85
Maniobra y alcance | Factor (g) | 45° | 1.30
Pendiente | Factor (p) | 0 a -10 | 1.10
Condiciones del terreno | Factor (r) | Máquinas con orugas | 1.00
Eventualidades | Factor (l) | - | 0.85
Uso anual | Factor (u) | - | 0.85
|  | E F I C I E N C I A | 0.4014189
LIMO ARENOSO DE BAJA PLASTICIDAD
Descripción |  | Calificación | Valor
Eficiencia en tiempo | Factor (i) | Bueno | 0.83
Operación | Factor (o) | Excelente | 0.95
Administración | Factor (a) | Excelente | 0.93
Tipo de material | Factor (m) | Limo arenoso de baja plasticidad | 0.7166667
Estado de material | Factor (e) | En banco | 0.89
Factor de llenado | Factor (c) | Arena y Limos | 0.95
Maniobra y alcance | Factor (g) | 45° | 1.30
Pendiente | Factor (p) | 0 a -10 | 1.10
Condiciones del terreno | Factor (r) | Máquinas con orugas | 1.00
Eventualidades | Factor (l) | - | 0.85
Uso anual | Factor (u) | - | 0.85
|  | E F I C I E N C I A | 0.459081
ARENA LIMOSA NO PLÁSTICA
Descripción |  | Calificación | Valor
Eficiencia en tiempo | Factor (i) | Bueno | 0.83
Operación | Factor (o) | Excelente | 0.95
Administración | Factor (a) | Excelente | 0.93
Tipo de material | Factor (m) | Arena limosa no plástica | 0.7166667
Estado de material | Factor (e) | En banco | 0.89
Factor de llenado | Factor (c) | Arena y Limos | 0.95
Maniobra y alcance | Factor (g) | 45° | 1.30
Pendiente | Factor (p) | 0 a -10 | 1.10
Condiciones del terreno | Factor (r) | Máquinas con orugas | 1.00
Eventualidades | Factor (l) | - | 0.85
Uso anual | Factor (u) | - | 0.85
|  | E F I C I E N C I A | 0.459081
P O R E S T R A T I G R A F Í A
ESTRATO 1 (0-4m)
Descripción |  | Calificación | Valor
Eficiencia en tiempo | Factor (i) | Bueno | 0.83
Operación | Factor (o) | Excelente | 0.95
Administración | Factor (a) | Excelente | 0.93
Tipo de material | Factor (m) | Estrato 1 | 0.8
Estado de material | Factor (e) | En banco | 0.85
Factor de llenado | Factor (c) | Limos y Arcillas | 0.90
Maniobra y alcance | Factor (g) | 45° | 1.30
Pendiente | Factor (p) | 0 a -10 | 1.10
Condiciones del terreno | Factor (r) | Máquinas con orugas | 1.00
Eventualidades | Factor (l) | - | 0.85
Uso anual | Factor (u) | - | 0.85
|  | E F I C I E N C I A | 0.463671
ESTRATO 2 (4-7m)
Descripción |  | Calificación | Valor
Eficiencia en tiempo | Factor (i) | Bueno | 0.83
Operación | Factor (o) | Excelente | 0.95
Administración | Factor (a) | Excelente | 0.93
Tipo de material | Factor (m) | Estrato 2 | 0.7
Estado de material | Factor (e) | En banco | 0.85
Factor de llenado | Factor (c) | Arena y Limos | 0.95
Maniobra y alcance | Factor (g) | 45° | 1.30
Pendiente | Factor (p) | 0 a -10 | 1.10
Condiciones del terreno | Factor (r) | Máquinas con orugas | 1.00
Eventualidades | Factor (l) | - | 0.85
Uso anual | Factor (u) | - | 0.85
|  | E F I C I E N C I A | 0.4282517