## Mapa temático
PARROQUIAS DEL SUR DE QUITO
Administracion Zonal | Parroquias | Manuela Saenz | Centro Historico
Manuela Saenz | Centro Historico | Eloy Alfaro | La Libertad
| La Libertad | Quitumbe | Puengasí
| Puengasí |  | Chilibulo
Eloy Alfaro | Chilibulo |  | Chimbacalle
| Chimbacalle |  | La Argelia
| La Argelia |  | La Ferroviaria
| La Ferroviaria |  | La Magdalena
| La Magdalena |  | La Mena
| La Mena |  | San Bartolo
| San Bartolo |  | Solanda
| Solanda |  | Chillogallo
Quitumbe | Chillogallo |  | Guamaní
| Guamaní |  | La Ecuatoriana
| La Ecuatoriana |  | Quitumbe
| Quitumbe |  | Turubamba
Turubamba

## Factores Eficiencia
CÁLCULO DE LA EFICIENCIA
Fórmula de Eficiencia de Trabajo
Factores que intervienen en el calculo |  |  |  | Valores de los factores que intervienen en el calculo
i: Eficiencia en el tiempo |  |  |  | i: Eficiencia en el tiempo
| Tiempo Efectivamente trabajado (en minutos) por hora transcurrido | Factor i | Calificación
| 60 | 100% | Utópico |  | 83%
| 50 | 83% | Bueno
| 40 | 67% | Medio
| 30 | 50% | Pobre
o: Operación de la máquina |  |  |  | o: Operación de la máquina
| Habilidad del Operador | Factor o
| Excelente | 91%-100% |  |  | 85%
| Buena | 81%-90%
| Regular | 71%-80%
| Mala | 60%-70%
a: Administración |  |  |  | a: Administración
| Nivel de organización de la administración | Factor a
| Excelente | 91%-95% |  |  | 85%
| Buena | 81%-90%
| Regular-Bueno | 71%-80%
| Mala-Aceptable | 61%-70%
e: Estado del material |  |  |  | e: Estado del material
| Estado del Material | e (100%)
| Suelto | 100 |  |  | 90%
| Banco | Fw( Factor de esponjamiento)
| Compactado | Fh( Factor de contraccion)
c: Llenado |  |  |  | c: Llenado
| VR= Volumen Real |  |  |  | 86.36%
VN= Volumen Nominal
g: Maniobra y alcance |  |  |  | g: Maniobra y alcance
| Giro en grados | Factor g
| 90° | 100% |  |  | 100%
| 45° | 130%
| 180° | 75%
p: Depende del terreno |  |  |  | p: Depende del terreno
| Pendiente del terreno % | Factor p
| -10% a -20% | Hasta 125% |  |  | 95%
| - 0% a -10% | Hasta 110%
| 0% | 100%
| 0% a 10% | Hasta 90%
| 10% a 20% | Hasta 75%
r: Condiciones de camino |  |  |  | r: Condiciones de camino
| Condiciones del Camino | Factor r
| Plano y firme | 98% |  |  | 83%
| Firme – mal conservado | 95%
| Arena y grava suelta | 90%
| Sin conservar y lodoso | 83%
l: Eventualidad |  |  |  | l: Eventualidad
| Razón eventualidad | % Eventualidad |  |  | 94%
| Lluvia | 5% - 6%
| Reparaciones | 12% - 15%
| Roturas | 18% - 20%
| Otros | 5% - 7%
u:uso anual |  |  |  | u:uso anual
85%

## Cálculo N60
CORRELACION UTILIZADA
CÁLCULO DE N60
CALCULO DE N60
[6 empty] | N | ηH | ηB | ηS | ηR | N60
[6 empty] | 1 | 45 | 1 | 1 | 0.8 | 0.6
[6 empty] | 1 | 45 | 1 | 1 | 0.8 | 0.6
N60=Numero de penetración estándar, corregido por condiciones de campo. N= Numero de penetración medido. ηH= Porcentaje de eficiencia del martinete %. ηB= Corrección por diámetro de perforación. ηS= Corrección del muestreador. ηR= Corrección por longitud de barra. (Seed & Skempton,1985) | [5 empty] | 4 | 45 | 1 | 1 | 0.8 | 2.4
[6 empty] | 6 | 45 | 1 | 1 | 0.8 | 3.6
[6 empty] | 8 | 45 | 1 | 1 | 0.8 | 4.8
[6 empty] | 1 | 45 | 1 | 1 | 0.8 | 0.6
[6 empty] | 3 | 45 | 1 | 1 | 0.8 | 1.8
[6 empty] | 34 | 45 | 1 | 1 | 0.8 | 20.4
[6 empty] | 1 | 45 | 1 | 1 | 0.8 | 0.6
[6 empty] | 1 | 45 | 1 | 1 | 0.8 | 0.6
[6 empty] | 1 | 45 | 1 | 1 | 0.8 | 0.6
| Variación de hH |  |  |  |  | 34 | 45 | 1 | 1 | 0.8 | 20.4
| País | Tipo de martinete | Liberación del martinete |  | hH | 1 | 45 | 1 | 1 | 0.8 | 0.6
| Japón | Toroide | Caída libra |  | 78 | 9 | 45 | 1 | 1 | 0.8 | 5.4
|  | Toroide | Cuerda y polea |  | 67 | 7 | 45 | 1 | 1 | 0.8 | 4.2
| Estados Unidos | De seguridad | Cuerda y polea |  | 60 | 21 | 45 | 1 | 1 | 0.8 | 12.6
|  | Toroide | Cuerda y polea |  | 45 | 4 | 45 | 1 | 1 | 0.8 | 2.4
| Argentina | Toroide | Cuerda y polea |  | 45 | 3 | 45 | 1 | 1 | 0.8 | 1.8
| China | Toroide | Caída libra |  | 60 | 21 | 45 | 1 | 1 | 0.8 | 12.6
|  | Toroide | Cuerda y polea |  | 50 | 6 | 45 | 1 | 1 | 0.8 | 3.6
[6 empty] | 25 | 45 | 1 | 1 | 0.8 | 15
| Variación de hB |  |  | Variación hR |  | 23 | 45 | 1 | 1 | 0.8 | 13.8
| Diámetro (cm) | hB |  | Longitud de la barra (m) | hR | 1 | 45 | 1 | 1 | 0.8 | 0.6
| 60 - 120 | 1 |  | > 1.00 | 1 | 5 | 45 | 1 | 1 | 0.8 | 3
| 150 | 1.05 |  | 6 - 10 | 0.95 | 1 | 45 | 1 | 1 | 0.8 | 0.6
| 200 | 1.15 |  | 4 - 6 | 0.85 | 3 | 45 | 1 | 1 | 0.8 | 1.8
|  |  |  | 0 - 4 | 0.75 | 13 | 45 | 1 | 1 | 0.8 | 7.8
[6 empty] | 15 | 45 | 1 | 1 | 0.8 | 9
|  | Variación de hS |  |  |  | 5 | 45 | 1 | 1 | 0.8 | 3
|  | Variable |  | hS |  | 14 | 45 | 1 | 1 | 0.8 | 8.4
|  | Muestreador estándar |  | 1 |  | 2 | 45 | 1 | 1 | 0.8 | 1.2
|  | Con recubrimiento para arena y arcilla densas |  | 0.8 |  | 7 | 45 | 1 | 1 | 0.8 | 4.2
|  | Con recubrimiento para arena suelta |  | 0.9 |  | 0 | 45 | 1 | 1 | 0.8 | 0
[6 empty] | 4 | 45 | 1 | 1 | 0.8 | 2.4
[6 empty] | 1 | 45 | 1 | 1 | 0.8 | 0.6
[6 empty] | 1 | 45 | 1 | 1 | 0.8 | 0.6
[6 empty] | 1 | 45 | 1 | 1 | 0.8 | 0.6
[6 empty] | 2 | 45 | 1 | 1 | 0.8 | 1.2
[6 empty] | 2 | 45 | 1 | 1 | 0.8 | 1.2
[6 empty] | 4 | 45 | 1 | 1 | 0.8 | 2.4
[6 empty] | 4 | 45 | 1 | 1 | 0.8 | 2.4
[6 empty] | 4 | 45 | 1 | 1 | 0.8 | 2.4
[6 empty] | 0 | 45 | 1 | 1 | 0.8 | 0
[6 empty] | 0 | 45 | 1 | 1 | 0.8 | 0
[6 empty] | 2 | 45 | 1 | 1 | 0.8 | 1.2
[6 empty] | 2 | 45 | 1 | 1 | 0.8 | 1.2
[6 empty] | 1 | 45 | 1 | 1 | 0.8 | 0.6
[6 empty] | 2 | 45 | 1 | 1 | 0.8 | 1.2
[7 empty] | 45 | 1 | 1 | 0.8 | 0
[7 empty] | 45 | 1 | 1 | 0.8 | 0
[7 empty] | 45 | 1 | 1 | 0.8 | 0

## Encuesta Trabajabilidad
ENCUESTA DE TRABAJABILIDAD
FACULTAD DE INGENIERÍA
CARRERA DE INGENIERÍA CIVIL
|  | TRABAJABILIDAD DE SUELOS ORGÁNICOS | [5 empty] | RESULTADOS
[8 empty] | Suelos orgánicos | [10 empty] | TRABAJABILIDAD
Suelos orgánicos | [7 empty] | 1 | 2 | 3 | 4 | 5 | 6 | 7 | 8 | 9 | 10 | PROMEDIO
Porcentaje que se queda pegado en el cucharón en el vaciado. |  |  | 10% | 20% | 30% | 40% | 50% | 10% | 10% | 30% | 50% | 10% | 10% | 10% | 20% | 20% | 10% | 0.36
Resistenia del material a ser excavado |  |  | 0% | 20% | 40% | 60% | 100% | 60% | 60% | 20% | 20% | 0% | 0% | 20% | 0% | 20% | 0% | 0.2
Facilidad de excavación |  |  | 100% | 75% | 50% | 30% | 10% | 75% | 100% | 75% | 100% | 100% | 100% | 100% | 75% | 50% | 75% | 0.85
Estabilidad del material para realizar el corte |  |  | MUY BLANDA | BLANDA | MEDIA | FIRME | MUY FIRME | BLANDA | BLANDA | MEDIA | BLANDA | BLANDA | MUY BLANDA | BLANDA | BLANDA | MEDIA | BLANDA | BLANDA | DIFíCIL
Porcentaje de Llenado del Cucharón |  |  | 80% | 85% | 90% | 100% | 110% | 100% | 100% | 90% | 90% | 100% | 90% | 100% | 100% | 80% | 100% | 86.36%
[16 empty] | % Trabajabilidad |  | 56.84091
Arenas | [7 empty] | Arenas
Resistenia del material a ser excavado |  |  | 0% | 20% | 40% | 60% | 100% | 0% | 0% | 0% | 0% | 0% | 0% | 0% | 20% | 40% | 0% | 0.06
Facilidad de excavación |  |  | 100% | 75% | 50% | 30% | 10% | 100% | 100% | 100% | 100% | 100% | 100% | 100% | 100% | 100% | 100% | 1
Estabilidad del material para realizar el corte |  |  | MUY BLANDA | BLANDA | MEDIA | FIRME | MUY FIRME | MUY BLANDA | MUY BLANDA | MUY BLANDA | MUY BLANDA | MUY BLANDA | BLANDA | MUY BLANDA | MUY BLANDA | BLANDA | MUY BLANDA | MUY BLANDA | FÁCIL
Porcentaje de Llenado del Cucharón |  |  | 80% | 90% | 100% | 105% | 110% | 100% | 105% | 100% | 90% | 90% | 100% | 80% | 100% | 90% | 90% | 0.8590909
[16 empty] | % Trabajabilidad |  | 63.97%
Suelos de consistencia firme | [7 empty] | Suelos de consistencia firme
Porcentaje que se queda pegado en el cucharón en el vaciado. |  |  | 5% | 10% | 20% | 25% | 30% | 5% | 5% | 10% | 5% | 5% | 5% | 10% | 10% | 10% | 10% | 0.25
Resistenia del material a ser excavado |  |  | 0% | 20% | 40% | 60% | 100% | 100% | 100% | 40% | 40% | 40% | 40% | 40% | 60% | 60% | 60% | 0.58
Facilidad de excavación |  |  | 100% | 75% | 50% | 30% | 10% | 30% | 30% | 75% | 50% | 30% | 50% | 50% | 50% | 30% | 75% | 0.47
Estabilidad del material para realizar el corte |  |  | MUY BLANDA | BLANDA | MEDIA | FIRME | MUY FIRME | FIRME | FIRME | FIRME | FIRME | FIRME | FIRME | MUY FIRME | FIRME | MUY FIRME | FIRME | FIRME | DIFÍCIL
Porcentaje de Llenado del Cucharón |  |  | 70% | 85% | 80% | 95% | 90% | 80% | 80% | 90% | 90% | 95% | 70% | 85% | 85% | 85% | 95% | 0.95
[16 empty] | % Trabajabilidad |  | 56.25
% Trabajabilidad en suelos orgánicos deacuerdo a la consistencia
[9 empty] | MUY BLANDA | BLANDA | MEDIA
[9 empty] | 50.45455 | 68.8447 | 52.44318
[9 empty] | MUY DIFíCIL | DIFíCIL | MUY DIFíCIL

## Datos tabulados de laboratorio
DATOS TABULADOS DEL LABORATORIO DE SUELOS PUCE
DETERMINACION DEL FACTOR "m"
N° | AÑO | ADMINISTRACION ZONAL | PARROQUIA |  | LL | LP | W | Ø | C (Kpa) | Presión de Preconsolidación | Gs | Peso unitario (KN/M3) | IC | SUCS | CONSISTENCIA | TRABAJABILIDAD | FACTOR "m" (%) | FACTOR "m" obtenido
1 | 2014 | Manuela Saenz | Centro Historico |  | 34 | 30 | 36 |  |  |  | 2.51 | 17.68 | -0.5 | OL- ML | Muy Blanda | MUY DIFíCIL | 50.45455 | 0.5045455
2 | 2014 | Manuela Saenz | Centro Historico |  | 42 | 38 | 39 |  |  |  | 2.42 | 13.33 | 0.75 | OL- ML | Blanda | DIFíCIL | 68.8447 | 0.688447
3 | 2014 | Quitumbe | Turubamba |  | 42 | 25 | 30 |  |  |  | 2.51 | 13.48 | 0.7058824 | OL- ML | Blanda | DIFíCIL | 68.8447 | 0.688447
4 | 2014 | Quitumbe | Turubamba |  | 38 | 25 | 27 |  |  |  | 2.42 | 13.78 | 0.8461538 | OL- ML | Media | MUY DIFíCIL | 52.44318 | 0.5244318
5 | 2014 | Quitumbe | Turubamba |  | 39 | 27 | 27 |  |  |  | 2.42 | 18.2 | 1 | OL- ML | Media | MUY DIFíCIL | 52.44318 | 0.5244318
6 | 2014 | Quitumbe | Turubamba |  | 42 | 31 | 32 |  |  |  | 2.42 | 18.22 | 0.9090909 | OL- ML | Media | MUY DIFíCIL | 52.44318 | 0.5244318
7 | 2014 | Quitumbe | Turubamba |  | 44 | 28 | 30 |  |  |  | 2.53 | 18.1 | 0.875 | OL- ML | Media | MUY DIFíCIL | 52.44318 | 0.5244318 | OL- ML
8 | 2012 | Eloy Alfaro | La Magdalena |  | 41 | 34 | 40 |  |  |  | 2.39 |  | 0.1428571 | OL- ML | Muy Blanda | MUY DIFíCIL | 50.45455 | 0.5045455 | OL-CL
9 | 2012 | Eloy Alfaro | La Magdalena |  | 44 | 39 | 47 |  |  |  | 2.6 |  | -0.6 | OL- ML | Muy Blanda | MUY DIFíCIL | 50.45455 | 0.5045455 | Pt
10 | 2012 | Eloy Alfaro | La Magdalena |  | 42 | 37 | 38 |  |  |  | 2.65 |  | 0.8 | OL- ML | Media | MUY DIFíCIL | 52.44318 | 0.5244318 | OH-CH
11 | 2012 | Eloy Alfaro | La Magdalena |  | 42 | 38 | 39 |  |  |  | 2.65 |  | 0.75 | OL- ML | Blanda | DIFíCIL | 68.8447 | 0.688447 | OH-MH
12 | 2012 | Eloy Alfaro | La Magdalena |  | 34 | 30 | 36 |  |  |  | 2.45 |  | -0.5 | OL- ML | Muy Blanda | MUY DIFíCIL | 50.45455 | 0.5045455
13 | 2017 | Quitumbe | Quitumbe |  | 26 | 21 | 23 | [5 empty] | 0.6 | OL- ML | Blanda | DIFíCIL | 68.8447 | 0.688447
14 | 2017 | Quitumbe | Quitumbe |  | 31 | 25 | 27 | [5 empty] | 0.6666667 | OL- ML | Blanda | DIFíCIL | 68.8447 | 0.688447
15 | 2017 | Quitumbe | Quitumbe |  | 27 | 24 | 28 | [5 empty] | -0.3333333 | OL- ML | Muy Blanda | MUY DIFíCIL | 50.45455 | 0.5045455
16 | 2017 | Quitumbe | Quitumbe |  | 30 | 24 | 25 | [5 empty] | 0.8333333 | OL- ML | Media | MUY DIFíCIL | 52.44318 | 0.5244318
17 | 2017 | Quitumbe | Quitumbe |  | 34 | 27 | 35 | [5 empty] | -0.1428571 | OL- ML | Muy Blanda | MUY DIFíCIL | 50.45455 | 0.5045455
18 | 2017 | Quitumbe | Quitumbe |  | 32 | 24 | 27 | [5 empty] | 0.625 | OL- ML | Blanda | DIFíCIL | 68.8447 | 0.688447
19 | 2017 | Quitumbe | Quitumbe |  | 37 | 30 | 31 | [5 empty] | 0.8571429 | OL- ML | Media | MUY DIFíCIL | 52.44318 | 0.5244318
20 | 2017 | Quitumbe | Quitumbe |  | 35 | 29 | 30 | [5 empty] | 0.8333333 | OL- ML | Media | MUY DIFíCIL | 52.44318 | 0.5244318
21 | 2017 | Quitumbe | Quitumbe |  | 35 | 28 | 29 | [5 empty] | 0.8571429 | OL- ML | Media | MUY DIFíCIL | 52.44318 | 0.5244318
22 | 2017 | Quitumbe | Quitumbe |  | 35 | 27 | 29 | [5 empty] | 0.75 | OL- ML | Blanda | DIFíCIL | 68.8447 | 0.688447
23 | 2017 | Quitumbe | Quitumbe |  | 34 | 28 | 30 | [5 empty] | 0.6666667 | OL- ML | Blanda | DIFíCIL | 68.8447 | 0.688447
24 | 2017 | Quitumbe | Quitumbe |  | 27 | 22 | 25 | [5 empty] | 0.4 | OL- ML | Muy Blanda | MUY DIFíCIL | 50.45455 | 0.5045455
25 | 2008 | Quitumbe | Guamani |  | 33 | 28 | 36 | [5 empty] | -0.6 | OL- ML | Muy Blanda | MUY DIFíCIL | 50.45455 | 0.5045455
26 | 2008 | Quitumbe | Guamani |  | 30 | 25 | 28 | [5 empty] | 0.4 | OL- ML | Muy Blanda | MUY DIFíCIL | 50.45455 | 0.5045455
27 | 2008 | Quitumbe | Guamani |  | 222 | 169 | 256 | [5 empty] | -0.6415094 | OL- ML | Muy Blanda | MUY DIFíCIL | 50.45455 | 0.5045455
28 | 2014 | Quitumbe | Chillogallo |  | 34 | 22 | 24 | [5 empty] | 0.8333333 | OL-CL | Media | MUY DIFíCIL | 52.44318 | 0.5244318
29 | 2014 | Quitumbe | Chillogallo |  | 44 | 26 | 29 | [5 empty] | 0.8333333 | OL- ML | Media | MUY DIFíCIL | 52.44318 | 0.5244318
30 | 2014 | Quitumbe | Chillogallo |  | 36 | 25 | 28 | [5 empty] | 0.7272727 | OL- ML | Blanda | DIFíCIL | 68.8447 | 0.688447
31 | 2017 | Quitumbe | Turubamba |  | 33 | 22 | 28 | 16,79 | 21.36 | 83 | 2.65 | 17.32 | 0.4545455 | OL-CL | Muy Blanda | MUY DIFíCIL | 50.45455 | 0.5045455
32 | 2017 | Quitumbe | Turubamba |  | 119 | 83 | 120 | 12.21 | 21.81 | 110 | 2.42 | 16.86 | -0.02777778 | OH-MH | Muy Blanda | MUY DIFíCIL | 50.45455 | 0.5045455
33 | 2017 | Quitumbe | Turubamba |  | 41 | 30 | 45 | 0.45 | 11.18 | 62 | 2.39 | 16.73 | -0.3636364 | OL- ML | Muy Blanda | MUY DIFíCIL | 50.45455 | 0.5045455
34 | 2017 | Quitumbe | Turubamba |  | 43 | 32 | 49 | 6.86 | 16.61 | 108 | 2.45 | 18.82 | -0.5454545 | OL- ML | Muy Blanda | MUY DIFíCIL | 50.45455 | 0.5045455
35 | 2017 | Quitumbe | Turubamba |  | 37 | 21 | 29 | 0.19 | 45.3 | 116 | 2.55 | 17.78 | 0.5 | OL-CL | Muy Blanda | MUY DIFíCIL | 50.45455 | 0.5045455
36 | 2009 | Quitumbe | Guamani | 0.6 | 638 | 441 | 502 |  |  | 24.3 | 2.13 |  | 0.6903553 | OH-CH | Blanda | DIFíCIL | 68.8447 | 0.688447
37 | 2009 | Quitumbe | Guamani | 0.6 | 276 | 230 | 235 |  |  | 46.9 | 2.13 |  | 0.8913043 | OH-CH | Media | MUY DIFíCIL | 52.44318 | 0.5244318
38 | 2008 | Quitumbe | Guamani | 2.4 | 229 | 115 | 320 |  |  |  | 2 |  | -0.7982456 | OL- ML | Muy Blanda | MUY DIFíCIL | 50.45455 | 0.5045455
39 | 2008 | Quitumbe | Guamani | 3.6 | 244 | 193 | 338 |  |  |  | 2 |  | -1.843137 | OH-MH | Muy Blanda | MUY DIFíCIL | 50.45455 | 0.5045455
40 | 2008 | Quitumbe | Guamani | 4.8 | 335 | 272 | 410 |  |  |  | 2 |  | -1.190476 | OH-MH | Muy Blanda | MUY DIFíCIL | 50.45455 | 0.5045455
41 | 2010 | Quitumbe | Guamani | 9 | 64 | 50 | 52 | [5 empty] | 0.8571429 | OL- ML | Media | MUY DIFíCIL | 52.44318 | 0.5244318
42 | 2008 | Quitumbe | Guamani | 1.8 | 258 | 171 | 284 |  |  |  | 2 |  | -0.2988506 | OH-MH | Muy Blanda | MUY DIFíCIL | 50.45455 | 0.5045455
43 | 2008 | Quitumbe | Guamani | 20.4 | 47 | 35 | 40 |  |  |  | 2 |  | 0.5833333 | OL- ML | Blanda | DIFíCIL | 68.8447 | 0.688447
44 | 2008 | Quitumbe | Guamani | 0.6 | 452 | 355 | 493 |  |  |  | 2 |  | -0.4226804 | OH-MH | Muy Blanda | MUY DIFíCIL | 50.45455 | 0.5045455
45 | 2008 | Quitumbe | Guamani | 0.6 | 292 | 243 | 422 |  |  |  | 2 |  | -2.653061 | OH-MH | Muy Blanda | MUY DIFíCIL | 50.45455 | 0.5045455
46 | 2006 | Quitumbe | Guamani | 20.4 | 52 | 37 | 37 |  |  | 75 | 2.21 |  | 1 | OH-MH | Media | MUY DIFíCIL | 52.44318 | 0.5244318
47 | 2014 | Quitumbe | Quitumbe | 0 | 40 | 27 | 27 | [5 empty] | 1 | OL- ML | Media | MUY DIFíCIL | 52.44318 | 0.5244318
48 | 2014 | Quitumbe | Quitumbe | 0 | 42 | 31 | 32 | [5 empty] | 0.9090909 | OL- ML | Media | MUY DIFíCIL | 52.44318 | 0.5244318
49 | 2014 | Quitumbe | Quitumbe | 0 | 39 | 31 | 32 | [5 empty] | 0.875 | OL- ML | Media | MUY DIFíCIL | 52.44318 | 0.5244318
50 | 2014 | Quitumbe | Quitumbe | 0 | 41 | 27 | 27 | [5 empty] | 1 | OL- ML | Media | MUY DIFíCIL | 52.44318 | 0.5244318
51 | 2014 | Quitumbe | Quitumbe | 0 | 38 | 28 | 30 | [5 empty] | 0.8 | OL- ML | Media | MUY DIFíCIL | 52.44318 | 0.5244318
52 | 2014 | Quitumbe | Quitumbe | 0 | 36 | 25 | 28 | [5 empty] | 0.7272727 | OL-CL | Blanda | DIFíCIL | 68.8447 | 0.688447
53 | 2014 | Quitumbe | Quitumbe | 0 | 42 | 25 | 30 | [5 empty] | 0.7058824 | OL-CL | Blanda | DIFíCIL | 68.8447 | 0.688447
54 | 2014 | Quitumbe | Quitumbe | 0 | 49 | 25 | 30 | [5 empty] | 0.7916667 | OL-CL | Media | MUY DIFíCIL | 52.44318 | 0.5244318
55 | 2014 | Quitumbe | Quitumbe | 0 | 38 | 25 | 27 | [5 empty] | 0.8461538 | OL-CL | Media | MUY DIFíCIL | 52.44318 | 0.5244318
56 | 2014 | Quitumbe | Quitumbe | 0 | 40 | 31 | 37 | [5 empty] | 0.3333333 | OL- ML | Muy Blanda | MUY DIFíCIL | 50.45455 | 0.5045455
57 | 2014 | Quitumbe | Quitumbe | 0 | 32 | 26 | 28 | [5 empty] | 0.6666667 | OL- ML | Blanda | DIFíCIL | 68.8447 | 0.688447
58 | 2014 | Quitumbe | Quitumbe | 0 | 35 | 28 | 33 | [5 empty] | 0.2857143 | OL- ML | Muy Blanda | MUY DIFíCIL | 50.45455 | 0.5045455
59 | 2014 | Quitumbe | Quitumbe | 0 | 36 | 32 | 33 | [5 empty] | 0.75 | OL-CL | Blanda | DIFíCIL | 68.8447 | 0.688447
CORRELACIÓN POR N60
60 | 2006 | Quitumbe | Guamani | 0.6 |  |  | 247 |  |  | 75 | 2.21 |  | #DIV/0! | OL-CL | Muy Blanda | MUY DIFíCIL | 50.45455 | 0.5045455
61 | 2006 | Quitumbe | Guamani | 5.4 |  |  | 146 |  |  | 75 | 2.21 |  | #DIV/0! | OL- ML | Blanda | DIFíCIL | 68.8447 | 0.688447
62 | 2006 | Quitumbe | Guamani | 4.2 |  |  | 62 |  |  | 75 | 2.21 |  | #DIV/0! | OL- ML | Blanda | DIFíCIL | 68.8447 | 0.688447
63 | 2006 | Quitumbe | Guamani | 12.6 |  |  | 37 |  |  | 75 | 2.21 |  | #DIV/0! | OL- ML | Media | MUY DIFíCIL | 52.44318 | 0.5244318
64 | 2006 | Quitumbe | Guamani | 2.4 |  |  | 48 |  |  | 75 | 2.21 |  | #DIV/0! | OL- ML | Blanda | DIFíCIL | 68.8447 | 0.688447
65 | 2006 | Quitumbe | Guamani | 1.8 |  |  | 264 |  |  | 75 | 2.21 |  | #DIV/0! | OL- ML | Muy Blanda | MUY DIFíCIL | 50.45455 | 0.5045455
66 | 2006 | Quitumbe | Guamani | 12.6 |  |  | 34 |  |  | 75 | 2.21 |  | #DIV/0! | OL- ML | Media | MUY DIFíCIL | 52.44318 | 0.5244318
67 | 2006 | Quitumbe | Guamani | 3.6 |  |  | 42 |  |  | 75 | 2.21 |  | #DIV/0! | OL- ML | Blanda | DIFíCIL | 68.8447 | 0.688447
68 | 2006 | Quitumbe | Guamani | 15 |  |  | 36 |  |  | 75 | 2.21 |  | #DIV/0! | OL- ML | Media | MUY DIFíCIL | 52.44318 | 0.5244318
69 | 2006 | Quitumbe | Guamani | 13.8 |  |  | 33 |  |  | 75 | 2.21 |  | #DIV/0! | OL- ML | Media | MUY DIFíCIL | 52.44318 | 0.5244318
70 | 2010 | Quitumbe | Guamani | 0.6 |  |  | 183 | [5 empty] | #DIV/0! | OL- ML | Muy Blanda | MUY DIFíCIL | 50.45455 | 0.5045455
71 | 2010 | Quitumbe | Guamani | 3 |  |  | 253 | [5 empty] | #DIV/0! | OL- ML | Blanda | DIFíCIL | 68.8447 | 0.688447
72 | 2010 | Quitumbe | Guamani | 0.6 |  |  | 181 | [5 empty] | #DIV/0! | OL- ML | Muy Blanda | MUY DIFíCIL | 50.45455 | 0.5045455
73 | 2010 | Quitumbe | Guamani | 1.8 |  |  | 201 | [5 empty] | #DIV/0! | OL- ML | Muy Blanda | MUY DIFíCIL | 50.45455 | 0.5045455
74 | 2010 | Quitumbe | Guamani | 7.8 |  |  | 155 | [5 empty] | #DIV/0! | OL- ML | Blanda | DIFíCIL | 68.8447 | 0.688447
75 | 2010 | Quitumbe | Guamani | 3 |  |  | 270 | [5 empty] | #DIV/0! | OL- ML | Blanda | DIFíCIL | 68.8447 | 0.688447
76 | 2010 | Quitumbe | Guamani | 8.4 |  |  | 272 | [5 empty] | #DIV/0! | OL- ML | Media | MUY DIFíCIL | 52.44318 | 0.5244318
77 | 2010 | Quitumbe | Guamani | 1.2 |  |  | 272 | [5 empty] | #DIV/0! | OL- ML | Muy Blanda | MUY DIFíCIL | 50.45455 | 0.5045455
78 | 2010 | Quitumbe | Guamani | 4.2 |  |  | 269 | [5 empty] | #DIV/0! | OL- ML | Blanda | DIFíCIL | 68.8447 | 0.688447
79 | 2008 | Quitumbe | Guamani | 0 |  |  | 96 |  |  |  | 2.22 |  | #DIV/0! | Pt | Muy Blanda | MUY DIFíCIL | 50.45455 | 0.5045455
80 | 2008 | Quitumbe | Guamani | 2.4 |  |  | 304 |  |  |  | 2.22 |  | #DIV/0! | Pt | Blanda | DIFíCIL | 68.8447 | 0.688447
81 | 2008 | Quitumbe | Guamani | 0.6 |  |  | 241 |  |  |  | 2.22 |  | #DIV/0! | Pt | Muy Blanda | MUY DIFíCIL | 50.45455 | 0.5045455
82 | 2008 | Quitumbe | Guamani | 0.6 |  |  | 299 |  |  |  | 2.22 |  | #DIV/0! | Pt | Muy Blanda | MUY DIFíCIL | 50.45455 | 0.5045455
83 | 2008 | Quitumbe | Guamani | 0.6 |  |  | 246 |  |  |  | 2.22 |  | #DIV/0! | Pt | Muy Blanda | MUY DIFíCIL | 50.45455 | 0.5045455
84 | 2008 | Quitumbe | Guamani | 1.2 |  |  | 182 |  |  |  | 2.22 |  | #DIV/0! | Pt | Muy Blanda | MUY DIFíCIL | 50.45455 | 0.5045455
85 | 2008 | Quitumbe | Guamani | 1.2 |  |  | 154 |  |  |  | 2.22 |  | #DIV/0! | Pt | Muy Blanda | MUY DIFíCIL | 50.45455 | 0.5045455
86 | 2008 | Quitumbe | Guamani | 2.4 |  |  | 277 |  |  |  | 2.22 |  | #DIV/0! | Pt | Blanda | DIFíCIL | 68.8447 | 0.688447
87 | 2008 | Quitumbe | Guamani | 2.4 |  |  | 123 |  |  |  | 2.26 |  | #DIV/0! | Pt | Blanda | DIFíCIL | 68.8447 | 0.688447
88 | 2008 | Quitumbe | Guamani | 2.4 |  |  | 184 |  |  |  | 2.26 |  | #DIV/0! | Pt | Blanda | DIFíCIL | 68.8447 | 0.688447
89 | 2008 | Quitumbe | Guamani | 0 |  |  | 106 |  |  |  | 2.26 |  | #DIV/0! | Pt | Muy Blanda | MUY DIFíCIL | 50.45455 | 0.5045455
90 | 2008 | Quitumbe | Guamani | 0 |  |  | 41 |  |  |  | 2.26 |  | #DIV/0! | Pt | Muy Blanda | MUY DIFíCIL | 50.45455 | 0.5045455
91 | 2008 | Quitumbe | Guamani | 1.2 |  |  | 183 |  |  |  | 2.26 |  | #DIV/0! | Pt | Muy Blanda | MUY DIFíCIL | 50.45455 | 0.5045455
92 | 2008 | Quitumbe | Guamani | 1.2 |  |  | 278 |  |  |  | 2.26 |  | #DIV/0! | Pt | Muy Blanda | MUY DIFíCIL | 50.45455 | 0.5045455
93 | 2008 | Quitumbe | Guamani | 0.6 |  |  | 180 |  |  |  | 2.26 |  | #DIV/0! | Pt | Muy Blanda | MUY DIFíCIL | 50.45455 | 0.5045455
94 | 2008 | Eloy Alfaro | Guamani | 1.2 |  |  | 224 |  |  |  | 2.26 |  | #DIV/0! | Pt | Muy Blanda | MUY DIFíCIL | 50.45455 | 0.5045455
95 | 2006 | Quitumbe | Guamani | 0.6 |  |  | 171 |  |  | 75 | 2.21 |  | #DIV/0! | OL-CL | Muy Blanda | MUY DIFíCIL | 50.45455 | 0.5045455
96 | 2008 | Quitumbe | Guamani | 0.6 | 0 | 0 | 160 |  |  |  | 2 |  | #DIV/0! | OL- ML | Muy Blanda | MUY DIFíCIL | 50.45455 | 0.5045455
[5 empty] | 83.62712 | 62.32203 | 258.4833 | 4.9275 | 23.252 | 76.32632 | 2.273636 | 16.69167 | [5 empty] | 56.17%

## Factores "m" anteriores
FACTOR POR TIPO DE SUELO USADOS ANTERIORMENTE "m"
Tipo de material | Factor m | Trabajabilidad
Tierra no compacta; arena; grava y suelo suave. | 100% | Muy fácil
Tierra compacta; arcilla seca y suelos con contenido rocoso <25%. | 90% | Fácil
Suelo duro con contenido de roca >25% <50%. | 80% | Medio
Roca dinamitada o escarificada; suelos con contenido rocoso > 50% < 75%. | 70% | Difícil
Rocas y areniscas. | 60% | Muy difícil

## Comparación de eficiencias
COMPARACIÓN DE RESULTADOS
Eficiencia con factor "m" anterior | Eficiencia con factor "m" obtenido
29.37% | 16.49%

## Eficiencias por adm. zonal
ADMINISTRACION ZONAL | FACTOR "m" obtenido
Manuela Saenz | 0.5045455
Manuela Saenz | 0.688447
Quitumbe | 0.688447 | Administracion zonal | Factor "m" | %Eficiencia
Quitumbe | 0.5244318 | Manuela Saenz | 0.5964962 | 17.51643
Quitumbe | 0.5244318 | Quitumbe | 0.5624397 | 16.51634
Quitumbe | 0.5244318 | Eloy Alfaro | 0.6462121 | 18.97636
Quitumbe | 0.5244318
Eloy Alfaro | 0.5045455
Eloy Alfaro | 0.5045455
Eloy Alfaro | 0.5244318
Eloy Alfaro | 0.688447
Eloy Alfaro | 0.5045455
Quitumbe | 0.688447
Quitumbe | 0.688447
Quitumbe | 0.5045455
Quitumbe | 0.5244318
Quitumbe | 0.5045455
Quitumbe | 0.688447
Quitumbe | 0.5244318
Quitumbe | 0.5244318
Quitumbe | 0.5244318
Quitumbe | 0.688447
Quitumbe | 0.688447
Quitumbe | 0.5045455
Quitumbe | 0.5045455
Quitumbe | 0.5045455
Quitumbe | 0.5045455
Quitumbe | 0.5244318
Quitumbe | 0.5244318
Quitumbe | 0.688447
Quitumbe | 0.5045455
Quitumbe | 0.5045455
Quitumbe | 0.5045455
Quitumbe | 0.5045455
Quitumbe | 0.5045455
Quitumbe | 0.688447
Quitumbe | 0.5244318
Quitumbe | 0.5045455
Quitumbe | 0.5045455
Quitumbe | 0.5045455
Quitumbe | 0.5244318
Quitumbe | 0.5045455
Quitumbe | 0.688447
Quitumbe | 0.5045455
Quitumbe | 0.5045455
Quitumbe | 0.5244318
Quitumbe | 0.5244318
Quitumbe | 0.5244318
Quitumbe | 0.5244318
Quitumbe | 0.5244318
Quitumbe | 0.5244318
Quitumbe | 0.688447
Quitumbe | 0.688447
Quitumbe | 0.5244318
Quitumbe | 0.5244318
Quitumbe | 0.5045455
Quitumbe | 0.688447
Quitumbe | 0.5045455
Quitumbe | 0.688447
Quitumbe | 0.5045455
Quitumbe | 0.688447
Quitumbe | 0.688447
Quitumbe | 0.5244318
Quitumbe | 0.688447
Quitumbe | 0.5045455
Quitumbe | 0.5244318
Quitumbe | 0.688447
Quitumbe | 0.5244318
Quitumbe | 0.5244318
Quitumbe | 0.5045455
Quitumbe | 0.688447
Quitumbe | 0.5045455
Quitumbe | 0.5045455
Quitumbe | 0.688447
Quitumbe | 0.688447
Quitumbe | 0.5244318
Quitumbe | 0.5045455
Quitumbe | 0.688447
Quitumbe | 0.5045455
Quitumbe | 0.688447
Quitumbe | 0.5045455
Quitumbe | 0.5045455
Quitumbe | 0.5045455
Quitumbe | 0.5045455
Quitumbe | 0.5045455
Quitumbe | 0.688447
Quitumbe | 0.688447
Quitumbe | 0.688447
Quitumbe | 0.5045455
Quitumbe | 0.5045455
Quitumbe | 0.5045455
Quitumbe | 0.5045455
Quitumbe | 0.5045455
Eloy Alfaro | 0.5045455
Quitumbe | 0.5045455
Quitumbe | 0.5045455